## トルク計算
切削タップ（M, Uねじ） |  | 入力必要
| 入力データ |  |  | トルク(N・m)＝ | 1.870615 |  | Tｃ=tanΘ／24000・Kc・K（DーDo)2・（D＋2Do)
| タップの外径 | 6 |  | 所要動力(kW)＝ | 0.1556352 |  | Pc=0.000104・ｎ・Tｃ
| 下穴径 | 5 |  |  | ※実際には、種々の損失やタップ使用によるトルク増加を
| 比切削抵抗 | 3600 | ←表１より |  | 考慮すると計算値の４倍程度の動力が必要です。
| タップ形状定数 | 1.35 | ←表２より
| ねじ山の半角 | 30 |  |  | Tc:切削トルク(N・m）
| 回転速度 | 800 |  |  | kc:被切削抵抗(N/mm2)
K:タップ形状及び切りくずによる補正定数
表１ 被削材別比切削抵抗 |  |  |  |  | D:タップ外径（mm）
被削材 | 硬さ | 比切削抵抗 |  |  | Do:下穴径（mm）
SK85 | 175HB | 5300 |  |  | Θ:ねじ山の半角（°）
SS400 | 133HB | 3700 |  |  | Pc:動力（kＷ）
S15C | 141HB | 3600 |  |  | ｎ:回転速度（min-1)
S35C | 162HB | 3700
S45C | 188HB | 3900 |  | 表２ タップ形状別補正定数
S55C | 188HB | 4000 |  | タップの種類 | 定数
SCM440 | 193HB | 3600 |  |  | 鋼 |  | 鋳鉄,アルミ合金 |  | 黄銅
〃 | 30HRC | 4900 |  |  | 並目 | 細目 | 並目 | 細目 | 並目 | 細目
〃 | 40HRC | 5500 |  | ポイントタップ | 0.95 | 1 | 0.8 | 1 | 0.75 | 1
SUS304 | 209HB | 4200 |  | スパイラルタップ | 1.15 | 1.25 | 1.05 | 1.1 | 0.85
C2801 | - | 2300 |  | ハンドタップ（先） | 0.95 | 1.2 |  |  | 1.2
AC4B | - | 1300 |  | ハンドタップ（中） | 1.35 | 1.15 | 1.25 | 1.08 | 1.6 | 1.1
FC250 | 193HB | 2900 |  | ハンドタップ（上） | 1.43 | 1.5 | 1.3 | 1.25 | 1.68 | 1.12
転造タップ（M, Uねじ） |  | 入力必要
| 入力データ |  |  | トルク(N・m)＝ | 5.24347138 |  | T=0.098・kc・D2・P2
| タップの外径 | 6 |  | 所要動力(kW)＝ | 0.4362568 |  | Pｃ=0.000104・n・T
| タップの基準有効径 | 5.350481 | ←自動計算 |  | ※実際には、種々の損失やタップ使用によるトルク増加を
| ねじのピッチ | 1 |  |  | 考慮すると計算値の４倍程度の動力が必要です。
| 被削材係数 | 10 | ←表３より
| 回転速度（min-1) | 800 |  |  | T:塑性変形トルク(N・m）
kc:被削材係数
| 表3 |  |  |  | K:タップ形状及び切りくずによる補正定数
| 被削材 | 被削材係数 |  |  | D2:タップの基準有効径（mm）
| アルミニウム | 2 |  |  | P:ねじのピッチ（mm）
| アルミダイキャスト | 3～4 |  |  | Pc:動力（kＷ）
| 黄銅 | 6～8 |  |  | ｎ:回転速度（min-1)
| 鋼 | 10